## Mat.stamm 2024
Artikelnr. PAL neu | Artikelnr. PAL | EAN PAL neu | EAN PAL | Artikelnr. VPE neu | Artikelnr. VPE | EAN VPE neu | EAN VPE | Artikel Gruppe | Artikeltext | "λ" Bemessungswert | R-Wert [m² ∙K/W] | VPE | Stück je VPE | m² je VPE neu | m² je VPE | VPE je Palette neu | VPE je Palette | m² je PAL neu | m² je PAL | Dicke [mm] | Länge [mm] neu | Länge [mm] | Breite [mm] | Transport gewicht je VPE [kg] neu | Transport gewicht je VPE [kg] | Listenpreis je Preiseinheit | Preis einheit | Produkt- klassifizierung
|  |  |  | 444724 | 444724 | 4025759324548 | 4025759324548 | climoplus | climoplus DB-Flex XL Dampfbremsfolie |  |  | ROL | 1 | 37.5 | 37.5 | 40 | 40 | 1500 | 1500 |  | 25000 | 25000 | 1500 | 3.75 | 3.75 | 8.36 | m2 | Lagerware
|  |  |  | 438929 | 438929 | 4025759309262 | 4025759309262 | climoplus | climoplus DB-5 Dampfbremsfolie SD 5m |  |  | ROL | 1 | 75 | 75 | 50 | 50 | 3750 | 3750 |  | 50000 | 50000 | 1500 | 8.7 | 8.7 | 7.16 | m2 | Lagerware
|  |  |  | 438926 | 438926 | 4025759309248 | 4025759309248 | climoplus | climoplus DB-100 Dampfbremsfolie 4x25 |  |  | ROL | 1 | 100 | 100 | 55 | 55 | 5500 | 5500 |  | 25000 | 25000 | 4000 | 14 | 14 | 2.14 | m2 | Lagerware
|  |  |  | 438928 | 438928 | 4025759309255 | 4025759309255 | climoplus | climoplus DB-100 Dampfbremsfolie 2x25 |  |  | ROL | 1 | 50 | 50 | 92 | 92 | 4600 | 4600 |  | 25000 | 25000 | 2000 | 7 | 7 | 2.14 | m2 | Lagerware
|  |  |  | 438925 | 438925 | 4025759309231 | 4025759309231 | climoplus | climoplus KB-K Klebeband (kombi) 10 ROL |  |  | KAR | 10 |  |  | 48 | 48 |  |  |  | 25000 | 25000 | 60 | 6.1 | 6.1 | 59.7 | ROL | Lagerware
|  |  |  | 445170 | 445170 | 4025759332321 | 4025759332321 | climoplus | climoplus KB-I Klebeband (innen) 10 ROL |  |  | KAR | 10 |  |  | 36 | 36 |  |  |  | 40000 | 40000 | 60 | 7.8 | 7.8 | 71.64 | ROL | Lagerware
|  |  |  | 829276 |  | 9002825229636 |  | climoplus | climoplus KB-M Klebeband (multi) 10 ROL |  |  | KAR | 10 |  |  | 85 |  |  |  |  | 25000 |  | 60 | 7.2 |  | 65 | ROL | Lagerware
|  |  |  | 438927 | 438927 | 4025759309347 | 4025759309347 | climoplus | climoplus DS-K Dichtklebstoff 310 ml |  |  | KAR | 20 |  |  | 60 | 60 | [6 empty] | 8 | 8 | 23.4 | ST | Lagerware
|  |  |  | 441450 |  | 4025759317915 |  | climoplus | climoplus Fixierlasche |  |  | BAG | 100 | [7 empty] | 120 |  | 30 | 1 |  | 26.3 | BAG | Lagerware
323333 | 323333 | 4250964806750 | 4250964806750 | 323319 | 323319 | 4250964806613 | 4250964806613 | DF2-H | climowool DF2-h Dämmfilz hydr. 035 60 mm | 0.035 | 1.71 | ROL | 1 | 10.8 | 10.8 | 24 | 24 | 259.2 | 259.2 | 60 | 9000 | 9000 | 1200 | 15.5 | 14.9 | 6.01 | m2 | Lagerware
323334 | 323334 | 4250964806767 | 4250964806767 | 323320 | 323320 | 4250964806620 | 4250964806620 | DF2-H | climowool DF2-h Dämmfilz hydr. 035 80 mm | 0.035 | 2.29 | ROL | 1 | 8.4 | 8.4 | 24 | 24 | 201.6 | 201.6 | 80 | 7000 | 7000 | 1200 | 16.07 | 15.46 | 8.02 | m2 | Lagerware
323335 | 323335 | 4250964806774 | 4250964806774 | 323321 | 323321 | 4250964806637 | 4250964806637 | DF2-H | climowool DF2-h Dämmfilz hydr. 035 100mm | 0.035 | 2.86 | ROL | 1 | 7.56 | 7.56 | 24 | 24 | 181.44 | 181.44 | 100 | 6300 | 6300 | 1200 | 18.08 | 17.39 | 10.02 | m2 | Lagerware
323336 | 323336 | 4250964806781 | 4250964806781 | 323322 | 323322 | 4250964806644 | 4250964806644 | DF2-H | climowool DF2-h Dämmfilz hydr. 035 120mm | 0.035 | 3.43 | ROL | 1 | 6.36 | 6.36 | 24 | 24 | 152.64 | 152.64 | 120 | 5300 | 5300 | 1200 | 18.26 | 17.55 | 12.02 | m2 | Lagerware
323337 | 323337 | 4250964806798 | 4250964806798 | 323323 | 323323 | 4250964806651 | 4250964806651 | DF2-H | climowool DF2-h Dämmfilz hydr. 035 140mm | 0.035 | 4 | ROL | 1 | 5.4 | 5.4 | 24 | 24 | 129.6 | 129.6 | 140 | 4500 | 4500 | 1200 | 17.69 | 17.01 | 14.03 | m2 | auf Anfrage
323339 | 323339 | 4250964806811 | 4250964806811 | 323325 | 323325 | 4250964806675 | 4250964806675 | DF2-H | climowool DF2-h Dämmfilz hydr. 035 160mm | 0.035 | 4.57 | ROL | 1 | 4.8 | 4.8 | 24 | 24 | 115.2 | 115.2 | 160 | 4000 | 4000 | 1200 | 17.57 | 16.9 | 16.03 | m2 | auf Anfrage
323340 | 323340 | 4250964806828 | 4250964806828 | 323326 | 323326 | 4250964806682 | 4250964806682 | DF2-H | climowool DF2-h Dämmfilz hydr. 035 180mm | 0.035 | 5.14 | ROL | 1 | 4.2 | 4.2 | 24 | 24 | 100.8 | 100.8 | 180 | 3500 | 3500 | 1200 | 17.3 | 16.63 | 18.04 | m2 | Lagerware
323341 | 323341 | 4250964806835 | 4250964806835 | 323327 | 323327 | 4250964806699 | 4250964806699 | DF2-H | climowool DF2-h Dämmfilz hydr. 035 200mm | 0.035 | 5.71 | ROL | 1 | 3.84 | 3.84 | 24 | 24 | 92.16 | 92.16 | 200 | 3200 | 3200 | 1200 | 17.57 | 16.9 | 20.04 | m2 | Lagerware
323342 | 323342 | 4250964806842 | 4250964806842 | 323328 | 323328 | 4250964806705 | 4250964806705 | DF2-H | climowool DF2-h Dämmfilz hydr. 035 220mm | 0.035 | 6.29 | ROL | 1 | 3.96 | 3.96 | 18 | 18 | 71.28 | 71.28 | 220 | 3300 | 3300 | 1200 | 19.93 | 19.17 | 22.04 | m2 | Lagerware
323343 | 323343 | 4250964806859 | 4250964806859 | 323329 | 323329 | 4250964806712 | 4250964806712 | DF2-H | climowool DF2-h Dämmfilz hydr. 035 240mm | 0.035 | 6.86 | ROL | 1 | 3.6 | 3.6 | 18 | 18 | 64.8 | 64.8 | 240 | 3000 | 3000 | 1200 | 19.77 | 19.01 | 24.05 | m2 | Lagerware
323344 | 323344 | 4250964806866 | 4250964806866 | 323330 | 323330 | 4250964806729 | 4250964806729 | DF2-H | climowool DF2-h Dämmfilz hydr. 035 260mm | 0.035 | 7.43 | ROL | 1 | 3 | 3 | 18 | 18 | 54 | 54 | 260 | 2500 | 2500 | 1200 | 17.85 | 17.16 | 26.05 | m2 | auf Anfrage
323345 | 323345 | 4250964806873 | 4250964806873 | 323331 | 323331 | 4250964806736 | 4250964806736 | DF2-H | climowool DF2-h Dämmfilz hydr. 035 280mm | 0.035 | 8 | ROL | 1 | 2.88 | 2.88 | 18 | 18 | 51.84 | 51.84 | 280 | 2400 | 2400 | 1200 | 18.45 | 17.74 | 28.06 | m2 | auf Anfrage
323346 | 323346 | 4250964806880 | 4250964806880 | 323332 | 323332 | 4250964806743 | 4250964806743 | DF2-H | climowool DF2-h Dämmfilz hydr. 035 300mm | 0.035 | 8.57 | ROL | 1 | 2.88 | 2.88 | 18 | 18 | 51.84 | 51.84 | 300 | 2400 | 2400 | 1200 | 19.77 | 19.01 | 30.06 | m2 | auf Anfrage
358418 |  | 4250964812966 |  | 358416 |  | 4250964812942 |  | DF3-H | climowool DF3-h Dämmfilz hydr. 032 140mm | 0.032 | 4.38 | ROL | 1 | 3.36 |  | 18 |  | 60.48 |  | 140 | 2800 |  | 1200 | 14.82 |  | 20.16 | m2 | auf Anfrage
323364 |  | 4250964807061 |  | 323354 |  | 4250964806965 |  | DF3-H | climowool DF3-h Dämmfilz hydr. 032 160mm | 0.032 | 5 | ROL | 1 | 3 |  | 18 |  | 54 |  | 160 | 2500 |  | 1200 | 14.4 |  | 23.04 | m2 | auf Anfrage
358419 |  | 4250964812973 |  | 358417 |  | 4250964812959 |  | DF3-H | climowool DF3-h Dämmfilz hydr. 032 180mm | 0.032 | 5.63 | ROL | 1 | 2.64 |  | 18 |  | 47.52 |  | 180 | 2200 |  | 1200 | 14.97 |  | 25.92 | m2 | auf Anfrage
356165 |  | 4250964812607 |  | 356168 |  | 4250964812768 |  | DF3-H | climowool DF3-h Dämmfilz hydr. 032 200mm | 0.032 | 6.25 | ROL | 1 | 2.4 |  | 18 |  | 43.2 |  | 200 | 2000 |  | 1200 | 15.12 |  | 28.8 | m2 | auf Anfrage
356065 |  | 4250964812614 |  | 356158 |  | 4250964812775 |  | DF3-H | climowool DF3-h Dämmfilz hydr. 032 220mm | 0.032 | 6.88 | ROL | 1 | 2.16 |  | 18 |  | 38.88 |  | 220 | 1800 |  | 1200 | 14.97 |  | 31.68 | m2 | auf Anfrage
356166 |  | 4250964812621 |  | 356169 |  | 4250964812782 |  | DF3-H | climowool DF3-h Dämmfilz hydr. 032 240mm | 0.032 | 7.5 | ROL | 1 | 2.16 |  | 18 |  | 38.88 |  | 240 | 1800 |  | 1200 | 16.33 |  | 34.56 | m2 | auf Anfrage
704366 | 445048 | 4250964813963 | 4025759330426 | 710266 | 445049 | 4250964815813 | 4250964804374 | FD2/V | climowool FD2/V Fassadendämmpl 035 40 mm | 0.035 | 1.14 | BD | 12 | 9 | 9 | 28 | 24 | 252 | 216 | 40 | 1250 | 1250 | 600 | 8.64 | 8.64 | 10.98 | m2 | auf Anfrage
704367 | 444994 | 4250964813970 | 4025759329390 | 710267 | 444995 | 4250964815820 | 4250964804145 | FD2/V | climowool FD2/V Fassadendämmpl 035 60 mm | 0.035 | 1.71 | BD | 8 | 6 | 6 | 28 | 24 | 168 | 144 | 60 | 1250 | 1250 | 600 | 8.64 | 8.64 | 16.48 | m2 | Lagerware
704368 | 444996 | 4250964813987 | 4025759329406 | 710268 | 444997 | 4250964815837 | 4250964804152 | FD2/V | climowool FD2/V Fassadendämmpl 035 80 mm | 0.035 | 2.29 | BD | 6 | 4.5 | 4.5 | 28 | 24 | 126 | 108 | 80 | 1250 | 1250 | 600 | 8.64 | 8.64 | 21.97 | m2 | Lagerware
704369 | 444998 | 4250964813994 | 4025759330310 | 704363 | 444999 | 4250964813932 | 4250964804169 | FD2/V | climowool FD2/V Fassadendämmpl 035 100mm | 0.035 | 2.86 | BD | 6 | 4.5 | 3.75 | 28 | 24 | 126 | 90 | 100 | 1250 | 1250 | 600 | 10.8 | 9 | 27.46 | m2 | Lagerware
704370 | 445000 | 4250964814007 | 4025759330327 | 704364 | 445001 | 4250964813949 | 4250964804176 | FD2/V | climowool FD2/V Fassadendämmpl 035 120mm | 0.035 | 3.43 | BD | 5 | 3.75 | 3 | 28 | 24 | 105 | 72 | 120 | 1250 | 1250 | 600 | 10.8 | 8.64 | 32.95 | m2 | auf Anfrage
704371 | 445002 | 4250964814014 | 4025759330334 | 710269 | 445003 | 4250964815844 | 4250964804183 | FD2/V | climowool FD2/V Fassadendämmpl 035 140mm | 0.035 | 4 | BD | 4 | 3 | 3 | 28 | 24 | 84 | 72 | 140 | 1250 | 1250 | 600 | 10.08 | 10.08 | 38.44 | m2 | auf Anfrage
704372 | 445004 | 4250964814021 | 4025759330358 | 704365 | 445005 | 4250964813956 | 4250964804190 | FD2/V | climowool FD2/V Fassadendämmpl 035 160mm | 0.035 | 4.57 | BD | 4 | 3 | 2.25 | 24 | 24 | 72 | 54 | 160 | 1250 | 1250 | 600 | 11.52 | 8.64 | 43.94 | m2 | Lagerware
704373 | 445036 | 4250964814038 | 4025759330365 | 710270 | 445037 | 4250964815851 | 4250964804312 | FD2/V | climowool FD2/V Fassadendämmpl 035 180mm | 0.035 | 5.14 | BD | 3 | 2.25 | 2.25 | 28 | 24 | 63 | 54 | 180 | 1250 | 1250 | 600 | 9.72 | 9.72 | 49.43 | m2 | auf Anfrage
704374 | 445038 | 4250964814045 | 4025759330372 | 710271 | 445039 | 4250964815868 | 4250964804329 | FD2/V | climowool FD2/V Fassadendämmpl 035 200mm | 0.035 | 5.71 | BD | 3 | 2.25 | 2.25 | 28 | 24 | 63 | 54 | 200 | 1250 | 1250 | 600 | 10.8 | 10.8 | 54.92 | m2 | auf Anfrage
704377 | 356061 | 4250964814076 | 4250964812638 | 704376 | 356154 | 4250964814069 | 4250964812799 | FD3/V | climowool FD3/V Fassadendämmpl 032 60 mm | 0.032 | 1.88 | BD | 8 | 6 | 4.5 | 20 | 16 | 120 | 72 | 60 | 1250 | 1250 | 600 | 11.5 | 8.51 | 23.81 | m2 | auf Anfrage
704378 | 356060 | 4250964814083 | 4250964812645 | 710273 | 356153 | 4250964815882 | 4250964812805 | FD3/V | climowool FD3/V Fassadendämmpl 032 80 mm | 0.032 | 2.5 | BD | 5 | 3.75 | 3.75 | 24 | 16 | 90 | 60 | 80 | 1250 | 1250 | 600 | 9.56 | 9.45 | 31.74 | m2 | auf Anfrage
704379 | 356059 | 4250964814090 | 4250964812652 | 710274 | 356152 | 4250964815899 | 4250964812812 | FD3/V | climowool FD3/V Fassadendämmpl 032 100mm | 0.032 | 3.13 | BD | 4 | 3 | 3 | 24 | 16 | 72 | 48 | 100 | 1250 | 1250 | 600 | 9.53 | 9.45 | 39.68 | m2 | auf Anfrage
704381 | 356058 | 4250964814113 | 4250964812669 | 710275 | 356151 | 4250964815905 | 4250964812843 | FD3/V | climowool FD3/V Fassadendämmpl 032 120mm | 0.032 | 3.75 | BD | 3 | 2.25 | 2.25 | 24 | 16 | 54 | 36 | 120 | 1250 | 1250 | 600 | 8.57 | 8.51 | 47.62 | m2 | auf Anfrage
704382 | 358434 | 4250964814120 | 4250964813062 | 710276 | 358435 | 4250964815912 | 4250964813079 | FD3/V | climowool FD3/V Fassadendämmpl 032 140mm | 0.032 | 4.38 | BD | 3 | 2.25 | 2.25 | 20 | 16 | 45 | 36 | 140 | 1250 | 1250 | 600 | 10.77 | 9.92 | 55.55 | m2 | auf Anfrage
358348 | 358348 | 4250964812881 | 4250964812881 | 358436 | 358436 | 4250964813086 | 4250964813086 | FD3/V | climowool FD3/V Fassadendämmpl 032 160mm | 0.032 | 5 | BD | 3 | 2.25 | 2.25 | 16 | 16 | 36 | 36 | 160 | 1250 | 1250 | 600 | 12.19 | 11.34 | 63.49 | m2 | auf Anfrage
358331 | 358331 | 4250964813338 | 4250964813338 | 358332 | 358332 | 4250964813345 | 4250964813345 | FD3/V | climowool FD3/V Fassadendämmpl 032 180mm | 0.032 | 5.63 | BD | 3 | 2.25 | 2.25 | 16 | 16 | 36 | 36 | 180 | 1250 | 1250 | 600 | 13.6 | 12.76 | 71.42 | m2 | auf Anfrage
704383 | 355979 | 4250964814137 | 4250964812676 | 710277 | 356149 | 4250964815929 | 4250964812850 | FD3/V | climowool FD3/V Fassadendämmpl 032 200mm | 0.032 | 6.25 | BD | 2 | 1.5 | 1.5 | 24 | 16 | 36 | 24 | 200 | 1250 | 1250 | 600 | 10.29 | 9.45 | 79.36 | m2 | auf Anfrage
704384 | 358354 | 4250964814144 | 4250964812911 | 710278 | 358486 | 4250964815936 | 4250964813277 | FD3/V | climowool FD3/V Fassadendämmpl 032 220mm | 0.032 | 6.88 | BD | 2 | 1.5 | 1.5 | 20 | 16 | 30 | 24 | 220 | 1250 | 1250 | 600 | 11.24 | 10.4 | 87.3 | m2 | auf Anfrage
704385 | 356054 | 4250964814151 | 4250964812683 | 710279 | 356146 | 4250964815943 | 4250964812867 | FD3/V | climowool FD3/V Fassadendämmpl 032 240mm | 0.032 | 7.5 | BD | 2 | 1.5 | 1.5 | 20 | 16 | 30 | 24 | 240 | 1250 | 1250 | 600 | 11.38 | 11.34 | 95.23 | m2 | auf Anfrage
704387 | 445072 | 4250964814175 | 4025759330105 | 704386 | 445073 | 4250964814168 | 4250964804497 | KD1/V | climowool KD1/V Kerndämmplatte 040 100mm | 0.04 | 2.5 | BD | 6 | 4.69 | 3.91 | 32 | 28 | 150 | 109.38 | 100 | 1250 | 1250 | 625 | 8.44 | 7.03 | 17.68 | m2 | auf Anfrage
704394 | 445032 | 4250964814243 | 4025759330143 | 710280 | 445033 | 4250964815950 | 4250964804299 | KD2/V | climowool KD2/V Kerndämmplatte 035 40 mm | 0.035 | 1.14 | BD | 12 | 9.38 | 9.38 | 32 | 24 | 300 | 225 | 40 | 1250 | 1250 | 625 | 8.26 | 8.25 | 7.59 | m2 | Lagerware
704395 | 445016 | 4250964814250 | 4025759329765 | 704388 | 445017 | 4250964814182 | 4250964804213 | KD2/V | climowool KD2/V Kerndämmplatte 035 50 mm | 0.035 | 1.43 | BD | 12 | 9.38 | 7.81 | 24 | 24 | 225 | 187.5 | 50 | 1250 | 1250 | 625 | 10.31 | 8.59 | 9.49 | m2 | Lagerware
704396 | 445018 | 4250964814267 | 4025759329772 | 704389 | 445019 | 4250964814199 | 4250964804220 | KD2/V | climowool KD2/V Kerndämmplatte 035 60 mm | 0.035 | 1.71 | BD | 10 | 7.81 | 6.25 | 28 | 24 | 218.75 | 150 | 60 | 1250 | 1250 | 625 | 10.31 | 8.25 | 11.39 | m2 | Lagerware
724050 | 445020 | 4250964816216 | 4025759329789 | 724051 | 445021 | 4250964816223 | 4250964804237 | KD2/V | climowool KD2/V Kerndämmplatte 035 80 mm | 0.035 | 2.29 | BD | 8 | 6.25 | 4.69 | 24 | 24 | 150 | 112.5 | 80 | 1250 | 1250 | 625 | 11.8 | 8.25 | 15.18 | m2 | Lagerware
704398 | 445013 | 4250964814281 | 4025759329758 | 704391 | 445015 | 4250964814212 | 4250964804206 | KD2/V | climowool KD2/V Kerndämmplatte 035 100mm | 0.035 | 2.86 | BD | 6 | 4.69 | 3.91 | 28 | 24 | 131.25 | 93.75 | 100 | 1250 | 1250 | 625 | 10.31 | 8.59 | 18.98 | m2 | Lagerware
704399 | 445022 | 4250964814298 | 4025759329796 | 704392 | 445023 | 4250964814229 | 4250964804244 | KD2/V | climowool KD2/V Kerndämmplatte 035 120mm | 0.035 | 3.43 | BD | 5 | 3.91 | 3.13 | 24 | 24 | 93.75 | 75 | 120 | 1250 | 1250 | 625 | 10.32 | 8.25 | 22.78 | m2 | Lagerware
704400 | 445024 | 4250964814304 | 4025759329802 | 710281 | 445025 | 4250964815967 | 4250964804251 | KD2/V | climowool KD2/V Kerndämmplatte 035 140mm | 0.035 | 4 | BD | 4 | 3.13 | 3.13 | 28 | 24 | 87.5 | 75 | 140 | 1250 | 1250 | 625 | 9.62 | 9.63 | 26.57 | m2 | auf Anfrage
704401 | 445028 | 4250964814311 | 4025759330129 | 704393 | 445029 | 4250964814236 | 4250964804275 | KD2/V | climowool KD2/V Kerndämmplatte 035 160mm | 0.035 | 4.57 | BD | 4 | 3.13 | 2.34 | 24 | 24 | 75 | 56.25 | 160 | 1250 | 1250 | 625 | 11 | 8.25 | 30.37 | m2 | auf Anfrage
704404 | 358443 | 4250964814342 | 4250964813154 | 710282 | 358444 | 4250964815974 | 4250964813161 | KD3/V | climowool KD3/V Kerndämmplatte 032 40 mm | 0.032 | 1.25 | BD | 12 | 9.38 | 9.38 | 20 | 16 | 187.5 | 150 | 40 | 1250 | 1250 | 625 | 12.65 | 11.81 | 8.5 | m2 | auf Anfrage
704405 | 358428 | 4250964814359 | 4250964813000 | 704403 | 358429 | 4250964814335 | 4250964813017 | KD3/V | climowool KD3/V Kerndämmplatte 032 50 mm | 0.032 | 1.56 | BD | 8 | 6.25 | 7.81 | 24 | 16 | 150 | 125 | 50 | 1250 | 1250 | 625 | 10.52 | 12.3 | 10.63 | m2 | auf Anfrage
704406 | 358439 | 4250964814366 | 4250964813116 | 710283 | 358440 | 4250964815981 | 4250964813123 | KD3/V | climowool KD3/V Kerndämmplatte 032 60 mm | 0.032 | 1.88 | BD | 8 | 6.25 | 6.25 | 20 | 16 | 125 | 100 | 60 | 1250 | 1250 | 625 | 12.66 | 11.81 | 12.76 | m2 | Lagerware
704408 | 358437 | 4250964814380 | 4250964813093 | 710284 | 358438 | 4250964815998 | 4250964813109 | KD3/V | climowool KD3/V Kerndämmplatte 032 80 mm | 0.032 | 2.5 | BD | 6 | 4.69 | 4.69 | 20 | 16 | 93.75 | 75 | 80 | 1250 | 1250 | 625 | 12.66 | 11.81 | 17.01 | m2 | Lagerware
358430 | 358430 | 4250964813024 | 4250964813024 | 358431 | 358431 | 4250964813031 | 4250964813031 | KD3/V | climowool KD3/V Kerndämmplatte 032 100mm | 0.032 | 3.13 | BD | 5 | 3.91 | 3.91 | 16 | 16 | 62.5 | 62.5 | 100 | 1250 | 1250 | 625 | 13.15 | 12.3 | 21.26 | m2 | Lagerware
704409 | 358432 | 4250964814397 | 4250964813048 | 710285 | 358433 | 4250964816001 | 4250964813055 | KD3/V | climowool KD3/V Kerndämmplatte 032 120mm | 0.032 | 3.75 | BD | 4 | 3.13 | 3.13 | 20 | 16 | 62.5 | 50 | 120 | 1250 | 1250 | 625 | 12.66 | 11.81 | 25.51 | m2 | auf Anfrage
358333 | 358333 | 4250964812829 | 4250964812829 | 358334 | 358334 | 4250964812836 | 4250964812836 | KD3/V | climowool KD3/V Kerndämmplatte 032 140mm | 0.032 | 4.38 | BD | 4 | 3.13 | 3.13 | 16 | 16 | 50 | 50 | 140 | 1250 | 1250 | 625 | 14.62 | 13.78 | 29.76 | m2 | auf Anfrage
704423 | 439571 | 4250964814533 | 4025759312347 | 704416 | 439572 | 4250964814465 | 4250964801618 | KF2 | climowool KF2 Klemmfilz 035 100 mm | 0.035 | 2.86 | ROL | 1 | 6.24 | 6.72 | 24 | 18 | 149.76 | 120.96 | 100 | 5200 | 5600 | 1200 | 14.35 | 15.46 | 12.54 | m2 | Lagerware
704424 | 438874 | 4250964814540 | 4025759308050 | 704417 | 438875 | 4250964814472 | 4250964801526 | KF2 | climowool KF2 Klemmfilz 035 120 mm | 0.035 | 3.43 | ROL | 1 | 5.28 | 5.76 | 24 | 18 | 126.72 | 103.68 | 120 | 4400 | 4800 | 1200 | 14.57 | 15.9 | 15.05 | m2 | Lagerware
442868 | 442868 | 4025759322063 | 4025759322063 | 442869 | 442869 | 4250964803209 | 4250964803209 | KF2 | climowool KF2 Klemmfilz 035 140 mm | 0.035 | 4 | ROL | 1 | 4.8 | 4.8 | 24 | 24 | 115.2 | 115.2 | 140 | 4000 | 4000 | 1200 | 15.12 | 15.12 | 17.56 | m2 | Lagerware
442942 | 442942 | 4025759322070 | 4025759322070 | 442943 | 442943 | 4250964803308 | 4250964803308 | KF2 | climowool KF2 Klemmfilz 035 160 mm | 0.035 | 4.57 | ROL | 1 | 4.2 | 4.2 | 24 | 24 | 100.8 | 100.8 | 160 | 3500 | 3500 | 1200 | 14.78 | 14.78 | 20.06 | m2 | Lagerware
442944 | 442944 | 4025759322087 | 4025759322087 | 442945 | 442945 | 4250964803315 | 4250964803315 | KF2 | climowool KF2 Klemmfilz 035 180 mm | 0.035 | 5.14 | ROL | 1 | 3.84 | 3.84 | 24 | 24 | 92.16 | 92.16 | 180 | 3200 | 3200 | 1200 | 15.2 | 15.21 | 22.57 | m2 | Lagerware
442692 | 442692 | 4025759321516 | 4025759321516 | 442693 | 442693 | 4250964803087 | 4250964803087 | KF2 | climowool KF2 Klemmfilz 035 200 mm | 0.035 | 5.71 | ROL | 1 | 3.36 | 3.36 | 24 | 24 | 80.64 | 80.64 | 200 | 2800 | 2800 | 1200 | 15.38 | 14.78 | 25.08 | m2 | Lagerware
704425 | 438876 | 4250964814557 | 4025759308111 | 704418 | 438877 | 4250964814489 | 4250964801533 | KF2 | climowool KF2 Klemmfilz 035 220 mm | 0.035 | 6.29 | ROL | 1 | 3.48 | 3.96 | 18 | 12 | 62.64 | 47.52 | 220 | 2900 | 3300 | 1200 | 16.84 | 19.17 | 27.59 | m2 | Lagerware
704426 | 438878 | 4250964814564 | 4025759308128 | 704419 | 438879 | 4250964814496 | 4250964801540 | KF2 | climowool KF2 Klemmfilz 035 240 mm | 0.035 | 6.86 | ROL | 1 | 3.24 | 3.6 | 18 | 12 | 58.32 | 43.2 | 240 | 2700 | 3000 | 1200 | 17.11 | 19.01 | 30.1 | m2 | Lagerware
704427 | 441378 | 4250964814571 | 4025759316796 | 704420 | 441379 | 4250964814502 | 4250964802936 | KF2 | climowool KF2 Klemmfilz 035 260 mm | 0.035 | 7.43 | ROL | 1 | 3 | 3.6 | 18 | 12 | 54 | 43.2 | 260 | 2500 | 3000 | 1200 | 17.16 | 20.59 | 32.6 | m2 | Lagerware
704428 | 441376 | 4250964814588 | 4025759316789 | 704421 | 441377 | 4250964814519 | 4250964802929 | KF2 | climowool KF2 Klemmfilz 035 280 mm | 0.035 | 8 | ROL | 1 | 2.76 | 3.36 | 18 | 12 | 49.68 | 40.32 | 280 | 2300 | 2800 | 1200 | 17 | 20.7 | 35.11 | m2 | Lagerware
704429 | 441203 | 4250964814595 | 4025759316628 | 704422 | 441204 | 4250964814526 | 4250964802707 | KF2 | climowool KF2 Klemmfilz 035 300 mm | 0.035 | 8.57 | ROL | 1 | 2.52 | 3.36 | 18 | 12 | 45.36 | 40.32 | 300 | 2100 | 2800 | 1200 | 16.63 | 22.18 | 37.62 | m2 | auf Anfrage
358346 | 358346 | 4250964813376 | 4250964813376 | 358426 | 358426 | 4250964812980 | 4250964812980 | KF3 | climowool KF3 Klemmfilz 032 100 mm | 0.032 | 3.13 | ROL | 1 | 4.8 | 4.8 | 18 | 18 | 86.4 | 86.4 | 100 | 4000 | 4000 | 1200 | 15.87 | 15.12 | 17.92 | m2 | Lagerware
356063 | 356063 | 4250964812690 | 4250964812690 | 356156 | 356156 | 4250964812874 | 4250964812874 | KF3 | climowool KF3 Klemmfilz 032 120 mm | 0.032 | 3.75 | ROL | 1 | 4.2 | 4.2 | 18 | 18 | 75.6 | 75.6 | 120 | 3500 | 3500 | 1200 | 15.9 | 15.88 | 21.5 | m2 | Lagerware
356062 | 356062 | 4250964812706 | 4250964812706 | 356155 | 356155 | 4250964812898 | 4250964812898 | KF3 | climowool KF3 Klemmfilz 032 140 mm | 0.032 | 4.38 | ROL | 1 | 3.6 | 3.6 | 18 | 18 | 64.8 | 64.8 | 140 | 3000 | 3000 | 1200 | 15.9 | 15.88 | 25.09 | m2 | Lagerware
704434 | 358347 | 4250964814649 | 4250964813383 | 704430 | 358427 | 4250964814601 | 4250964812997 | KF3 | climowool KF3 Klemmfilz 032 160 mm | 0.032 | 5 | ROL | 1 | 3.12 | 3 | 18 | 18 | 56.16 | 54 | 160 | 2600 | 2500 | 1200 | 16.48 | 15.12 | 28.67 | m2 | Lagerware
704435 | 358441 | 4250964814656 | 4250964813130 | 704431 | 358442 | 4250964814618 | 4250964813147 | KF3 | climowool KF3 Klemmfilz 032 180 mm | 0.032 | 5.63 | ROL | 1 | 2.88 | 2.64 | 18 | 18 | 51.84 | 47.52 | 180 | 2400 | 2200 | 1200 | 17.08 | 14.97 | 32.26 | m2 | Lagerware
704436 | 356039 | 4250964814663 | 4250964812713 | 704432 | 356131 | 4250964814625 | 4250964812904 | KF3 | climowool KF3 Klemmfilz 032 200 mm | 0.032 | 6.25 | ROL | 1 | 2.64 | 2.4 | 18 | 18 | 47.52 | 43.2 | 200 | 2200 | 2000 | 1200 | 16.65 | 15.12 | 35.84 | m2 | Lagerware
704437 | 356037 | 4250964814670 | 4250964812720 | 704433 | 356129 | 4250964814632 | 4250964813307 | KF3 | climowool KF3 Klemmfilz 032 220 mm | 0.032 | 6.88 | ROL | 1 | 2.4 | 2.16 | 18 | 18 | 43.2 | 38.88 | 220 | 2000 | 1800 | 1200 | 16.65 | 14.97 | 39.42 | m2 | Lagerware
356038 | 356038 | 4250964812737 | 4250964812737 | 356130 | 356130 | 4250964813314 | 4250964813314 | KF3 | climowool KF3 Klemmfilz 032 240 mm | 0.032 | 7.5 | ROL | 1 | 2.16 | 2.16 | 18 | 18 | 38.88 | 38.88 | 240 | 1800 | 1800 | 1200 | 16.35 | 16.33 | 43.01 | m2 | Lagerware
809446 |  | 4250964817756 |  | 809447 |  | 4250964817763 |  | KF3 | climowool KF3 Klemmfilz 032 260 mm | 0.032 | 8.13 | ROL | 1 | 2.64 |  | 12 |  | 31.68 |  | 260 | 2200 |  | 1200 | 21.97 |  | 46.59 | m2 | Lagerware
718704 | 438882 | 5056376644022 | 4025759308142 | 718706 | 438883 | 5056376644039 | 4250964801564 | SSP2 | climowool SSP2 Schallschluckpl. 20 mm | 0.035 | 0.57 | BD | 24 | 18.75 | 12 | 24 | 16 | 450 | 192 | 20 | 1250 | 1250 | 625 | 11.59 | 7.2 | 7.2 | m2 | Lagerware
718777 |  | 5056376644046 |  | 718710 | 438884 | 5056376644053 | 4250964801565 | SSP2 | climowool SSP2 Schallschluckpl. 30 mm | 0.035 | 0.86 | BD | 16 | 12.5 | 13 | 24 | 17 | 300 | 193 | 30 | 1250 | 1251 | 625 | 10.83 | #N/A | 10.8 | m2 | Lagerware
718712 | 438884 | 5056376644060 | 4025759308159 | 718713 | 438885 | 5056376644077 | 4250964801571 | SSP2/V | climowool SSP2/V Schallschluckpl. 20 mm | 0.035 | 0.57 | BD | 24 | 18 | 18 | 24 | 16 | 432 | 288 | 20 | 1250 | 1250 | 600 | 11.35 | 7.2 | 11.04 | m2 | Lagerware
718778 | 438886 | 5056376644084 | 4025759308166 | 718714 | 438887 | 5056376644091 | 4250964801588 | SSP2/V | climowool SSP2/V Schallschluckpl. 30 mm | 0.035 | 0.86 | BD | 16 | 12 | 12 | 28 | 16 | 336 | 192 | 30 | 1250 | 1250 | 600 | 10.22 | 7.2 | 16.56 | m2 | Lagerware
718776 | 438888 | 5056376644114 | 4025759308173 | 718775 | 438889 | 5056376644121 | 4250964801595 | SSP2/V | climowool SSP2/V Schallschluckpl. 40 mm | 0.035 | 1.14 | BD | 12 | 9 | 9 | 24 | 16 | 216 | 144 | 40 | 1250 | 1250 | 600 | 10.22 | 7.2 | 22.08 | m2 | Lagerware
718780 | 438890 | 5056376644138 | 4025759308180 | 718779 | 438891 | 5056376644145 | 4250964801601 | SSP2/V | climowool SSP2/V Schallschluckpl. 50 mm | 0.035 | 1.43 | BD | 10 | 7.5 | 7.5 | 24 | 16 | 180 | 120 | 50 | 1250 | 1250 | 600 | 10.65 | 7.5 | 27.6 | m2 | Lagerware
704456 | 598240 | 5056376625052 | 4250964812058 | 704453 | 598241 | 5056376625021 | 4250964812065 | TFP | climowool TFP Trennfugenplatte 032 20 mm | 0.032 | 0.63 | BD | 20 | 15.63 | 13.28 | 12 | 12 | 187.5 | 159.37 | 20 | 1250 | 1250 | 625 | 22.32 | 18.59 | 8.36 | m2 | Lagerware
598764 | 598764 | 4250964812072 | 4250964812072 | 598765 | 598765 | 4250964812089 | 4250964812089 | TFP | climowool TFP XL Trennfugenpl. 032 20 mm | 0.032 | 0.63 | BD | 56 | 127.68 | 127.68 | 1 | 1 | 127.68 | 127.68 | 20 | 1900 | 1900 | 1200 | 182.34 | 3.19 | 9.2 | m2 | Lagerware
704457 | 598225 | 5056376625069 | 4250964812034 | 704454 | 598230 | 5056376625038 | 4250964812041 | TFP | climowool TFP Trennfugenplatte 032 30 mm | 0.032 | 0.94 | BD | 13 | 10.16 | 9.38 | 12 | 12 | 121.88 | 112.5 | 30 | 1250 | 1250 | 625 | 21.75 | 19.69 | 12.54 | m2 | Lagerware
598770 | 598770 | 4250964812096 | 4250964812096 | 598776 | 598776 | 4250964812102 | 4250964812102 | TFP | climowool TFP XL Trennfugenpl. 032 30 mm | 0.032 | 0.94 | BD | 39 | 88.92 | 88.92 | 1 | 1 | 88.92 | 88.92 | 30 | 1900 | 1900 | 1200 | 190.48 | 4.79 | 13.8 | m2 | auf Anfrage
704458 | 598210 | 5056376625076 | 4250964812010 | 704455 | 598220 | 5056376625045 | 4250964802370 | TFP | climowool TFP Trennfugenplatte 032 40 mm | 0.032 | 1.25 | BD | 10 | 7.81 | 7.03 | 12 | 12 | 93.75 | 84.37 | 40 | 1250 | 1250 | 625 | 22.31 | 19.69 | 16.72 | m2 | Lagerware
598793 | 598793 | 4250964812119 | 4250964812119 | 598796 | 598796 | 4250964812126 | 4250964812126 | TFP | climowool TFP XL Trennfugenpl. 032 40 mm | 0.032 | 1.25 | BD | 29 | 66.12 | 66.12 | 1 | 1 | 66.12 | 66.12 | 40 | 1900 | 1900 | 1200 | 188.85 | 6.38 | 18.4 | m2 | Lagerware
704547 | 464359 | 4250964814724 | 4250964806071 | 710345 | 464368 | 4250964816063 | 4250964806088 | TW1 | climowool TW1 Trennwandplatte 040 40 mm | 0.04 | 1 | BD | 20 | 15.63 | 15.63 | 28 | 24 | 437.5 | 375.12 | 40 | 1250 | 1250 | 625 | 9.76 | 9.38 | 3.68 | m2 | Lagerware
704548 | 464381 | 4250964814731 | 4250964806095 | 710346 | 464465 | 4250964816070 | 4250964806101 | TW1 | climowool TW1 Trennwandplatte 040 50 mm | 0.04 | 1.25 | BD | 16 | 12.5 | 12.5 | 28 | 24 | 350 | 300 | 50 | 1250 | 1250 | 625 | 9.74 | 9.38 | 4.6 | m2 | Lagerware
464552 | 464552 | 4250964806118 | 4250964806118 | 464553 | 464553 | 4250964806125 | 4250964806125 | TW1 | climowool TW1 Trennwandplatte 040 60 mm | 0.04 | 1.5 | BD | 12 | 9.38 | 9.38 | 24 | 24 | 225.12 | 225.12 | 60 | 1250 | 1250 | 625 | 8.77 | 8.44 | 5.52 | m2 | Lagerware
464819 | 464819 | 4250964806156 | 4250964806156 | 464833 | 464833 | 4250964806163 | 4250964806163 | TW1 | climowool TW1 Trennwandplatte 040 80 mm | 0.04 | 2 | BD | 10 | 7.81 | 7.81 | 24 | 24 | 187.44 | 187.44 | 80 | 1250 | 1250 | 625 | 9.75 | 9.38 | 7.36 | m2 | Lagerware
704549 | 464848 | 4250964814748 | 4250964806170 | 710347 | 464856 | 4250964816087 | 4250964806187 | TW1 | climowool TW1 Trennwandplatte 040 100 mm | 0.04 | 2.5 | BD | 8 | 6.25 | 6.25 | 28 | 24 | 175 | 150 | 100 | 1250 | 1250 | 625 | 9.75 | 9.38 | 9.2 | m2 | Lagerware
464861 | 464861 | 4250964806194 | 4250964806194 | 464863 | 464863 | 4250964806200 | 4250964806200 | TW1 | climowool TW1 Trennwandplatte 040 120 mm | 0.04 | 3 | BD | 6 | 4.69 | 4.69 | 24 | 24 | 112.56 | 112.56 | 120 | 1250 | 1250 | 625 | 8.78 | 8.44 | 11.04 | m2 | auf Anfrage
794856 |  | 4250964817558 |  | 794859 |  | 4250964817565 |  | TWR1 | climowool TWR1 Trennwandrolle 040 50mm | 0.04 | 1.25 | ROL | 4 | 16.25 |  | 24 |  | 390 |  | 50 | 6500 |  | 625 | 13.42 |  | 4.6 | m2 | auf Anfrage
794645 |  | 4250964817534 |  | 794646 |  | 4250964817541 |  | TWR1 | climowool TWR1 Trennwandrolle 040 75mm | 0.04 | 1.88 | ROL | 4 | 12.5 |  | 24 |  | 300 |  | 75 | 5000 |  | 625 | 15.49 |  | 6.9 | m2 | auf Anfrage
794643 |  | 4250964817572 |  | 794644 |  | 4250964817589 |  | TWR1 | climowool TWR1 Trennwandrolle 040 100mm | 0.04 | 2.5 | ROL | 2 | 8.13 |  | 24 |  | 195 |  | 100 | 6500 |  | 625 | 13.43 |  | 9.2 | m2 | auf Anfrage
834825 |  | 4250964818692 |  | 834826 |  | 4250964818722 |  | TW2 | climowool TW2 Trennwandplatte 035 40 mm | 0.035 | 1.14 | BD | 12 | 9.38 |  | 24 |  | 225 |  | 40 | 1250 |  | 625 | 8.92 |  | 5.2 | m2 | auf Anfrage
834827 |  | 4250964818708 |  | 834829 |  | 4250964818715 |  | TW2 | climowool TW2 Trennwandplatte 035 60 mm | 0.035 | 1.71 | BD | 8 | 6.25 |  | 24 |  | 150 |  | 60 | 1250 |  | 625 | 8.91 |  | 7.8 | m2 | auf Anfrage
809552 |  | 4250964817732 |  | 809545 |  | 4250964817749 |  | TW2 | climowool TW2 Trennwandplatte 035 80 mm | 0.035 | 2.29 | BD | 8 | 6.25 |  | 24 |  | 150 |  | 80 | 1250 |  | 625 | 11.88 |  | 10.4 | m2 | auf Anfrage
809541 |  | 4250964817688 | ROL | 809542 | #N/A | 4250964817695 | #N/A | TW2 | climowool TW2 Trennwandplatte 035 100 mm | 0.035 | 2.86 | BD | 6 | 4.69 |  | 24 |  | 112.56 |  | 100 | 1250 |  | 625 | 11.14 |  | 13 | m2 | auf Anfrage
809549 |  | 4250964817701 | ROL | 809551 | #N/A | 4250964817718 | #N/A | TW2 | climowool TW2 Trennwandplatte 035 120 mm | 0.035 | 3.43 | BD | 4 | 3.13 |  | 24 |  | 75.12 |  | 120 | 1250 |  | 625 | 8.91 |  | 15.6 | m2 | auf Anfrage
809553 |  | 4250964817725 | ROL | 809554 | #N/A | 5056667824928 | #N/A | TW2 | climowool TW2 Trennwandplatte 035 140 mm | 0.035 | 4 | BD | 4 | 3.13 |  | 24 |  | 75.12 |  | 140 | 1250 |  | 625 | 10.4 |  | 18.2 | m2 | auf Anfrage
358349 | 358349 | 4250964813390 | 4250964813390 | 358449 | 358449 | 4250964813215 | 4250964813215 | UF3/V | climowool UF3/V Untersparrendämmf. 30 mm | 0.032 | 0.94 | ROL | 1 | 15 | 15 | 18 | 18 | 270 | 270 | 30 | 12000 | 12000 | 1250 | 14.93 | 14.18 | 6.09 | m2 | Lagerware
704557 | 358450 | 4250964814823 | 4250964813222 | 704556 | 358451 | 4250964814816 | 4250964813239 | UF3/V | climowool UF3/V Untersparrendämmf. 40 mm | 0.032 | 1.25 | ROL | 1 | 11 | 10 | 18 | 18 | 198 | 180 | 40 | 8800 | 8000 | 1250 | 14.61 | 12.6 | 8.12 | m2 | Lagerware
358453 | 358453 | 4250964813253 | 4250964813253 | 358454 | 358454 | 4250964813260 | 4250964813260 | UF3/V | climowool UF3/V Untersparrendämmf. 50 mm | 0.032 | 1.56 | ROL | 1 | 8.75 | 8.75 | 18 | 18 | 157.5 | 157.5 | 50 | 7000 | 7000 | 1250 | 14.53 | 13.78 | 10.15 | m2 | Lagerware
358350 | 358350 | 4250964813406 | 4250964813406 | 358452 | 358452 | 4250964813246 | 4250964813246 | UF3/V | climowool UF3/V Untersparrendämmf. 60 mm | 0.032 | 1.88 | ROL | 1 | 7.5 | 7.5 | 18 | 18 | 135 | 135 | 60 | 6000 | 6000 | 1250 | 14.93 | 14.18 | 12.18 | m2 | Lagerware
444559 | 444559 | 4025759324166 | 4025759324166 | 444560 | 444560 | 4250964803711 | 4250964803711 | WKR2 | climowool WKR2 Wandkassettenr. 035 120mm | 0.035 | 3.43 | ROL | 2 | 5.76 | 5.76 | 18 | 18 | 103.68 | 103.68 | 120 | 4800 | 4800 | 600 | 14.86 | 14.86 | 13.2 | m2 | Lagerware
444561 | 444561 | 4025759324173 | 4025759324173 | 444562 | 444562 | 4250964803728 | 4250964803728 | WKR2 | climowool WKR2 Wandkassettenr. 035 140mm | 0.035 | 4 | ROL | 2 | 4.8 | 4.8 | 18 | 18 | 86.4 | 86.4 | 140 | 4000 | 4000 | 600 | 13.78 | 13.78 | 15.4 | m2 | auf Anfrage
444563 | 444563 | 4025759324180 | 4025759324180 | 444564 | 444564 | 4250964803735 | 4250964803735 | WKR2 | climowool WKR2 Wandkassettenr. 035 160mm | 0.035 | 4.57 | ROL | 2 | 4.2 | 4.2 | 18 | 18 | 75.6 | 75.6 | 160 | 3500 | 3500 | 600 | 13.1 | 13.1 | 17.6 | m2 | auf Anfrage
704353 | 597404 | 4250964813888 | 4250964811914 | 704348 | 597411 | 4250964813833 | 4250964811921 | EP | climowool EP Trittschalldämmpl. 032 15mm | 0.032 | 0.47 | BD | 27 | 20.25 | 17.25 | 12 | 12 | 243 | 207 | 15 | 1250 | 1250 | 600 | 21.68 | 18.11 | 6.72 | m2 | auf Anfrage
704354 | 597438 | 4250964813895 | 4250964811938 | 704349 | 597443 | 4250964813840 | 4250964811945 | EP | climowool EP Trittschalldämmpl. 032 20mm | 0.032 | 0.63 | BD | 20 | 15 | 12.75 | 12 | 12 | 180 | 153 | 20 | 1250 | 1250 | 600 | 21.42 | 17.85 | 8.96 | m2 | Lagerware
704355 | 597447 | 4250964813901 | 4250964811952 | 704350 | 597450 | 4250964813857 | 4250964811969 | EP | climowool EP Trittschalldämmpl. 032 25mm | 0.032 | 0.78 | BD | 16 | 12 | 10.5 | 12 | 12 | 144 | 126 | 25 | 1250 | 1250 | 600 | 21.42 | 18.38 | 11.2 | m2 | auf Anfrage
704356 | 597458 | 4250964813918 | 4250964811976 | 704351 | 597461 | 4250964813864 | 4250964811983 | EP | climowool EP Trittschalldämmpl. 032 30mm | 0.032 | 0.94 | BD | 13 | 9.75 | 9 | 12 | 12 | 117 | 108 | 30 | 1250 | 1250 | 600 | 20.89 | 18.9 | 13.44 | m2 | auf Anfrage
704357 | 597467 | 4250964813925 | 4250964811990 | 704352 | 597470 | 4250964813871 | 4250964812003 | EP | climowool EP Trittschalldämmpl. 032 40mm | 0.032 | 1.25 | BD | 10 | 7.5 | 6.75 | 12 | 12 | 90 | 81 | 40 | 1250 | 1250 | 600 | 21.42 | 18.9 | 17.92 | m2 | auf Anfrage
825011 | 5056667837164 | 5056667837164 | 5056667837171 | 825012 |  | 5056667837171 |  | HRF2 | climowool HRF2 Holzrahmenfilz 60 mm | 0.035 | 1.71 | ROL | 2 | 11.04 |  | 24 |  | 264.96 |  | 60 | 9600 |  | 575 | 7.84 |  | 6.6 | m2 | auf Anfrage
824996 | 5056667837058 | 5056667837058 | 5056667837065 | 824997 |  | 5056667837065 |  | HRF2 | climowool HRF2 Holzrahmenfilz 80 mm | 0.035 | 2.29 | ROL | 2 | 8.05 |  | 24 |  | 193.2 |  | 80 | 7000 |  | 575 | 7.62 |  | 8.8 | m2 | auf Anfrage
824980 | 5056667837034 | 5056667837034 | 5056667837041 | 824992 |  | 5056667837041 |  | HRF2 | climowool HRF2 Holzrahmenfilz 100 mm | 0.035 | 2.86 | ROL | 2 | 6.44 |  | 24 |  | 154.56 |  | 100 | 5600 |  | 575 | 7.62 |  | 11 | m2 | auf Anfrage
824842 | 5056667836952 | 5056667836952 | 5056667836976 | 824843 |  | 5056667836976 |  | HRF2 | climowool HRF2 Holzrahmenfilz 120 mm | 0.035 | 3.43 | ROL | 2 | 5.52 |  | 24 |  | 132.48 |  | 120 | 4800 |  | 575 | 7.84 |  | 13.2 | m2 | auf Anfrage
830575 | 4250964818630 | 4250964818630 | 4250964818647 | 830576 |  | 4250964818647 |  | HRF2 | climowool HRF2 Holzrahmenfilz 140 mm | 0.035 | 4 | ROL | 2 | 4.6 |  | 24 |  | 110.4 |  | 140 | 4000 |  | 575 | 7.62 |  | 15.4 | m2 | auf Anfrage
795062 | 4250964817596 | 4250964817596 | 4250964817602 | 795066 |  | 4250964817602 |  | HRF2 | climowool HRF2 Holzrahmenfilz 160 mm | 0.035 | 4.57 | ROL | 2 | 4.03 |  | 24 |  | 96.72 |  | 160 | 3500 |  | 575 | 7.62 |  | 17.6 | m2 | auf Anfrage
825009 | 5056667837140 | 5056667837140 | 5056667837157 | 825010 |  | 5056667837157 |  | HRF2 | climowool HRF2 Holzrahmenfilz 180 mm | 0.035 | 5.14 | ROL | 2 | 3.68 |  | 24 |  | 88.32 |  | 180 | 3200 |  | 575 | 7.84 |  | 19.8 | m2 | auf Anfrage
825112 | 5056667837201 | 5056667837201 | 5056667837133 | 825008 |  | 5056667837133 |  | HRF2 | climowool HRF2 Holzrahmenfilz 200 mm | 0.035 | 5.71 | ROL | 2 | 3.22 |  | 24 |  | 77.28 |  | 200 | 2800 |  | 575 | 7.62 |  | 22 | m2 | auf Anfrage
825003 | 5056667837096 | 5056667837096 | 5056667837119 | 825004 |  | 5056667837119 |  | HRF2 | climowool HRF2 Holzrahmenfilz 220 mm | 0.035 | 6.29 | ROL | 2 | 2.88 |  | 24 |  | 69.12 |  | 220 | 2500 |  | 575 | 7.49 |  | 24.2 | m2 | auf Anfrage
825001 | 5056667837072 | 5056667837072 | 5056667837089 | 825002 |  | 5056667837089 |  | HRF2 | climowool HRF2 Holzrahmenfilz 240 mm | 0.035 | 6.86 | ROL | 2 | 2.53 |  | 24 |  | 60.72 |  | 240 | 2200 |  | 575 | 7.19 |  | 26.4 | m2 | auf Anfrage
Stand: 22.03.2024 | Stand: 13.01.2020